## 1
2018年镇江市建设工程用电线导体直流电阻和绝缘层厚度
检测实验室间比对结果统计
样品编号 | 姓名 | 企业名称 | 比对通知序号 | 导体直流电阻测试结果（Ω/km）（20℃） | 绝缘层厚度测试结果（mm）
1-1 | 张俊杰 | 句容市建筑工程质量检测中心 | 4 | 4.403 | 0.9
1-2 | 丁 清 | 句容市建筑工程质量检测中心 | 4 | 4.399 | 0.92
1-3 | 李 晶 | 句容市建筑工程质量检测中心 | 4 | 4.398 | 0.97
2-1 | 丁阳 | 镇江新区建设工程质量中心试验室 | 6 | 4.42 | 0.84
2-2 | 张杰 | 镇江新区建设工程质量中心试验室 | 6 | 4.413 | 0.86
2-3 | 曹小成 | 镇江新区建设工程质量中心试验室 | 6 | 4.419 | 0.85
3-1 | 钱昊 | 镇江市精业工程检测有限公司 | 8 | 4.41 | 0.88
3-2 | 蒋迎军 | 镇江市精业工程检测有限公司 | 8 | 4.406 | 0.88
3-3 | 王铤 | 镇江市精业工程检测有限公司 | 8 | 4.407 | 0.89
4-1 | 刘 伟 | 镇江市建科工程质量检测中心有限公司 | 1 | 4.403 | 0.87
4-2 | 杨继彬 | 镇江市建科工程质量检测中心有限公司 | 1 | 4.4 | 0.87
4-3 | 邢长海 | 镇江市建科工程质量检测中心有限公司 | 1 | 4.399 | 0.87
5-1 | 曾武珩 | 镇江市丹徒区建筑工程质量检测中心 | 2 | 4.402 | 0.87
5-2 | 谭 忠 | 镇江市丹徒区建筑工程质量检测中心 | 2 | 4.408 | 0.89
5-3 | 吴 晖 | 镇江市丹徒区建筑工程质量检测中心 | 2 | 4.405 | 0.87
6-1 | 戎军 | 镇江四方建设工程质量检测有限公司 | 7 | 4.42 | 0.86
6-2 | 鞠佳佳 | 镇江四方建设工程质量检测有限公司 | 7 | 4.417 | 0.85
6-3 | 李 云 | 镇江四方建设工程质量检测有限公司 | 7 | 4.412 | 0.87
7-1 | 朱军 | 扬中市建设工程质量检测中心 | 5 | 4.402 | 0.87
7-2 | 张守梅 | 扬中市建设工程质量检测中心 | 5 | 4.402 | 0.87
7-3 | 朱彤 | 扬中市建设工程质量检测中心 | 5 | 4.403 | 0.87
8-1 | 孙玉芳 | 丹阳市建设工程质量检测中心 | 3 | 4.402 | 0.87
8-2 | 朱维 | 丹阳市建设工程质量检测中心 | 3 | 4.398 | 0.88
8-3 | 王琴 | 丹阳市建设工程质量检测中心 | 3 | 4.399 | 0.87